## Blatt 1
Beilage 12
Zürich-Kunsthaus. Liste aller untersuchten Hölzer, geordnet nach Befundgruppen (A-M).
Gruppe | Sondage (S) / Feld (F) | Pos | FK | Befund / Herkunft | Funddatum | Sample Type | Species | Has_Sapwood | Has_Pith | Has_Bark | Waldkante | Estimated Tree Rings | Suitability DC
A | S1/F8 | 1096 | 847 | Feldweg Judengässli, Zaunpfosten | 42576 | Disk | Nadelholz |  |  |  |  | 24 | Low
A | S1/F8 | 1125 | 824 | Feldweg Judengässli, Zaunpfosten | 42576 | Disk | Eiche |  |  |  |  | 60 | Good
A | S1/F8 | 1125 | 840 | Feldweg Judengässli, Zaunpfosten | 42576 | Disk | Eiche |  |  |  |  | 13 | Low
A | S1/F8 | 1126 | 842 | Feldweg Judengässli, Zaunpfosten | 42576 | Disk | Eiche |  |  |  |  | 13 | Low
A | S1/F8 | 1127 | 846 | Feldweg Judengässli, Zaunpfosten | 42576 | Disk | Eiche |  |  |  |  | 19 | Low
A | S1/F8 | 1128 | 849 | Feldweg Judengässli, Zaunpfosten | 42576 | Disk | Eiche |  |  |  |  | 18 | Low
A | S1/F8 | 1129 | 823 | Feldweg Judengässli, Zaunpfosten | 42576 | Disk | Eiche |  |  |  |  | 14 | Low
A | S1/F8 | 1130 | 845 | Feldweg Judengässli, Zaunpfosten | 42576 | Disk | Eiche |  |  |  |  | 15 | Low
A | S1/F8 | 1131 | 852 | Feldweg Judengässli, Zaunpfosten | 42576 | Disk | Eiche |  |  |  |  | 10 | Low
A | S1/F8 | 1133 | 853 | Feldweg Judengässli, Zaunpfosten | 42576 | Disk | Eiche |  |  |  |  | 18 | Low
A | S1/F8 | 1134 | 818 | Feldweg Judengässli, Zaunpfosten | 42576 | Disk | Eiche |  |  |  |  | 13 | Low
A | S1/F8 | 1134 | 851 | Feldweg Judengässli, Zaunpfosten | 42576 | Disk | Eiche |  |  |  |  | 23 | Low
A | S1/F8 | 1135 | 841 | Feldweg Judengässli, Zaunpfosten | 42576 | Disk | Eiche |  |  |  |  | 7 | Low
A | S1/F8 | 1136 | 848 | Feldweg Judengässli, Zaunpfosten | 42576 | Disk | Eiche |  |  |  |  | 7 | Low
A | S1/F8 | 1138 | 873 | Feldweg Judengässli, Zaunpfosten | 42576 | Disk | Eiche |  |  |  |  | 6 | Low
A | S1/F8 | 1139 | 881 | Feldweg Judengässli, Zaunpfosten | 42576 | Disk | Eiche |  |  |  |  | 9 | Low
A | S1/F8 | 1140 | 820 | Feldweg Judengässli, Zaunpfosten | 42576 | Disk | Eiche |  |  |  |  | 18 | Low
A | S1/F8 | 1141 | 822 | Feldweg Judengässli, Zaunpfosten | 42576 | Disk | Eiche |  |  |  |  | 45 | Good
A | S1/F8 | 1143 | 816 | Feldweg Judengässli, Zaunpfosten | 42576 | Disk | Eiche |  |  |  |  | 13 | Low
A | S1/F8 | 1144 | 825 | Feldweg Judengässli, Zaunpfosten | 42576 | Disk | Eiche |  |  |  |  | 13 | Low
A | S1/F8 | 1145 | 821 | Feldweg Judengässli, Zaunpfosten | 42576 | Disk | Eiche |  |  |  |  | 14 | Low
A | S1/F8 | 1146 | 834 | Feldweg Judengässli, Zaunpfosten | 42576 | Disk | Eiche |  |  |  |  | 45 | Good
A | S1/F8 | 1147 | 832 | Feldweg Judengässli, Zaunpfosten | 42576 | Disk | Eiche |  |  |  |  | 26 | Low
A | S1/F8 | 1148 | 855 | Feldweg Judengässli, Zaunpfosten | 42576 | Disk | Eiche |  |  |  |  | 55 | Good
A | S1/F8 | 1179 | 839 | Feldweg Judengässli, Zaunpfosten | 42576 | Disk | Eiche |  |  |  |  | 18 | Low
A | S1/F8 | 1193 | 831 | Feldweg Judengässli, Zaunpfosten | 42576 | Disk | Eiche |  |  |  |  | 11 | Low
A | S1/F8 | 1194 | 836 | Feldweg Judengässli, Zaunpfosten | 42576 | Disk | Buche |  |  |  |  | 14 | Low
A | S1/F8 | 1215 | 833 | Feldweg Judengässli, Zaunpfosten | 42576 | Disk | Eiche |  |  |  |  | 15 | Low
A | S1/F8 | 1216 | 835 | Feldweg Judengässli, Zaunpfosten | 42576 | Disk | Eiche |  |  |  |  | 9 | Low
A | S1/F8 | 1217 | 850 | Feldweg Judengässli, Zaunpfosten | 42576 | Disk | Eiche |  |  |  |  | 24 | Low
A | S1/F8 | 1218 | 854 | Feldweg Judengässli, Zaunpfosten | 42576 | Disk | Eiche |  |  |  |  | 8 | Low
A | S1/F8 | 1226 | 828 | Feldweg Judengässli, Zaunpfosten | 42576 | Disk | Eiche |  |  |  |  | 32 | Low
A | S1/F8 | 1227 | 857 | Feldweg Judengässli, Zaunpfosten | 42576 | Disk | Eiche |  |  |  |  | 17 | Low
A | S1/F8 | 1228 | 860 | Feldweg Judengässli, Zaunpfosten | 42576 | Disk | Eiche |  |  |  |  | 33 | Fair
A | S1/F8 | 1235 | 867 | Feldweg Judengässli, Zaunpfosten | 42576 | Disk | Eiche |  |  |  |  | 14 | Low
A | S1/F8 | 1236 | 870 | Feldweg Judengässli, Zaunpfosten | 42576 | Disk | Eiche |  |  |  |  | 19 | Low
A | S1/F8 | 1237 | 830 | Feldweg Judengässli, Zaunpfosten | 42576 | Disk | Eiche |  |  |  |  | 27 | Fair
A | S1/F8 | 1238 | 817 | Feldweg Judengässli, Zaunpfosten | 42576 | Disk | Eiche |  |  |  |  | 18 | Low
A | S1/F8 | 1239 | 863 | Feldweg Judengässli, Zaunpfosten | 42576 | Disk | Eiche |  |  |  |  | 32 | Fair
A | S1/F8 | 1240 | 819 | Feldweg Judengässli, Zaunpfosten | 42576 | Disk | Eiche | Yes |  |  |  | 30 | Fair
A | S1/F8 | 1241 | 872 | Feldweg Judengässli, Zaunpfosten | 42576 | Disk | Eiche |  |  |  |  | 27 | Fair
A | S1/F8 | 1244 | 829 | Feldweg Judengässli, Zaunpfosten | 42576 | Disk | Eiche |  |  |  |  | 22 | Low
A | S1/F8 | 1245 | 827 | Feldweg Judengässli, Zaunpfosten | 42576 | Disk | Eiche |  |  |  |  | 15 | Low
A | S1/F8 | 1251 | 837 | Feldweg Judengässli, Zaunpfosten | 42576 | Disk | Eiche |  |  |  |  | 37 | Fair
A | S1/F8 | 1255 | 871 | Feldweg Judengässli, Zaunpfosten | 42576 | Disk | Eiche |  |  |  |  | 46 | Fair
A | S1/F8 | 1256 | 864 | Feldweg Judengässli, Zaunpfosten | 42576 | Disk | Eiche |  |  |  |  | 24 | Low
A | S1/F8 | 1257 | 869 | Feldweg Judengässli, Zaunpfosten | 42576 | Disk | Eiche |  |  |  |  | 10 | Low
A | S1/F8 | 1261 | 866 | Feldweg Judengässli, Zaunpfosten | 42576 | Disk | Eiche |  |  |  |  | 10 | Low
A | S1/F8 | 1262 | 868 | Feldweg Judengässli, Zaunpfosten | 42576 | Disk | Eiche |  |  |  |  | 28 | Fair
A | S1/F8 | 1264 | 844 | Feldweg Judengässli, Zaunpfosten | 42576 | Disk | Eiche |  |  |  |  | 45 | Fair
A | S1/F8 | 1266 | 838 | Feldweg Judengässli, Zaunpfosten | 42576 | Disk | Eiche |  |  |  |  | 25 | Low
A | S1/F8 | 1267 | 843 | Feldweg Judengässli, Zaunpfosten | 42576 | Disk | Eiche |  |  |  |  | 15 | Low
A | S1/F8 | 1268 | 826 | Feldweg Judengässli, Zaunpfosten | 42576 | Disk | Eiche |  |  |  |  | 10 | Low
A | S1/F8 | 1275 | 865 | Feldweg Judengässli, Zaunpfosten | 42576 | Disk | Eiche |  |  |  |  | 8 | Low
A | S1/F8 | 1276 | 856 | Feldweg Judengässli, Zaunpfosten | 42576 | Disk | Eiche |  |  |  |  | 45 | Fair
A | S1/F8 | 1277 | 858 | Feldweg Judengässli, Zaunpfosten | 42576 | Disk | Eiche |  |  |  |  | 15 | Low
A | S1/F8 | 1292 | 859 | Feldweg Judengässli, Zaunpfosten | 42576 | Disk | Eiche |  |  |  |  | 35 | Fair
A | S1/F8 | 1294 | 862 | Feldweg Judengässli, Zaunpfosten | 42576 | Disk | Eiche |  |  |  |  | 6 | Low
A | S1/F8 | 1295 | 861 | Feldweg Judengässli, Zaunpfosten | 42576 | Disk | Fichte |  |  |  |  | 13 | Low
A | S1/F8 | 1298 | 885 | Feldweg Judengässli, Zaunpfosten | 42576 | Disk | Eiche |  |  |  |  | 60 | Fair
A | S1/F8 | 1299 | 884 | Feldweg Judengässli, Zaunpfosten | 42576 | Disk | Eiche |  |  |  |  | 15 | Low
A | F8 | 1410 | 954 | Feldweg Judengässli, Zaunpfosten | 42611 | Disk | Eiche | Yes |  |  |  | 60 | Good
A | F8 | 1411 | 955 | Feldweg Judengässli, Zaunpfosten | 42611 | Disk | Eiche |  |  |  |  | 12 | Low
A | F8 | 1412 | 956 | Feldweg Judengässli, Zaunpfosten | 42611 | Disk | Eiche | Yes |  |  |  | 27 | Fair
A | F8 | 1413 | 957 | Feldweg Judengässli, Zaunpfosten | 42611 | Disk | Eiche |  |  |  |  | 7 | Low
A | F8 | 1414 | 969 | Feldweg Judengässli, Zaunpfosten | 42611 | Disk | Eiche |  |  |  |  | 33 | Fair
B | F8 | 872 | 516 | Baumstrunk, 3 m nordöstlich Judengässli | 42576 | Disk | Kernobst |  |  |  |  | 18 | Low
B | S1/F8 | 1132 | 756 | Baumstrunk, südwestlich Judengässli, Wegrand | 42576 | Disk | Weide |  |  |  |  | 3 | Low
B | S1 | 1321 | 898 | Baumstrunk, südwestlich Judengässli. Stark gepresst | 42576 | Disk | Steinobst??? |  |  |  |  | 0 | Low
C | S1 | 920 | 517 | Brett in unteren Wallschüttungen, nah über Judengässli | 42541 | Disk | Nadelholz |  |  |  |  | 50 | Good
C | S1 | 1086 | 620 | Brett in unteren Wallschüttungen, nah über Judengässli | 42541 | Disk | Fichte |  | Yes |  |  | 65 | Good
D | F1 | 654 | 356 | Brett/Pfahl in unteren Wallschüttungen (im Rechteck stehende Pfähle nördlich des Wolfbachs) | 42523 | Disk | Weisstanne |  |  |  |  | 48 | Good
D | F1 | 655 | 355 | Pfahl in untersten Wallschüttungen, sek.verw. (im Rechteck stehende Pfähle nördlich des Wolfbachs) | 42523 | Disk | Esche |  |  |  |  | 49 | Good
D | F1 | 656 | 354 | Pfahl in untersten Wallschüttungen (im Rechteck stehende Pfähle nördlich des Wolfbachs) | 42523 | Disk | Ulme |  |  |  | Uncertain | 90 | Good
D | F1 | 680 | 357 | Brett/Pfahl in unteren Wallschüttungen (im Rechteck stehende Pfähle nördlich des Wolfbachs) | 42523 | Disk | Nadelholz |  |  |  |  | 35 | Fair
E | F4 | 400 | 218 | Pfahl in untersten Wallschüttungen (im Rechteck stehende Pfähle südlich des Wolfbachs) | 42450 | Disk | Nadelholz |  |  |  |  | 15 | Low
E | F4 | 422 | 219 | Pfahl in untersten Wallschüttungen (im Rechteck stehende Pfähle südlich des Wolfbachs) | 42450 | Disk | Nadelholz |  |  |  |  | 13 | Low
F | F3 | 517 | 493 | Eskarpe, Fundationsrost | 42523 | Disk | Eiche |  |  |  |  | 40 | Fair
F | F3 | 517 | 494 | Eskarpe, Fundationsrost | 42523 | Disk | Eiche |  |  |  |  | 40 | Fair
F | F3 | 517 | 495 | Eskarpe, Fundationsrost | 42523 | Disk | Eiche |  |  |  |  | 50 | Good
F | F3 | 517 | 496 | Eskarpe, Fundationsrost | 42523 | Disk | Eiche |  |  |  |  | 50 | Good
F | F4 | 517 | 513 | Eskarpe, Fundationsrost | 42523 | Disk | Eiche |  |  |  |  | 33 | Fair
F | F4 | 518 | 499 | Eskarpe, Fundationsrost | 42523 | Disk | Eiche | Yes | Yes |  | Uncertain | 40 | Good
F | F2 | 542 | 502 | Eskarpe, Fundationsrost | 42523 | Disk | Eiche |  |  |  |  | 40 | Fair
F | F2 | 543 | 501 | Eskarpe, Fundationsrost | 42523 | Disk | Eiche |  | Yes |  |  | 50 | Good
F | F4 | 629 | 492 | Eskarpe, Fundationsrost | 42523 | Disk | Eiche |  |  |  |  | 36 | Fair
F | F4 | 748 | 503 | Eskarpe, Fundationsrost | 42523 | Disk | Weisstanne |  | Yes |  | FallWinter | 40 | Good
F | F2 | 845 | 504 | Eskarpe, Fundationsrost | 42523 | Disk | Nadelholz |  |  |  |  | 25 | Low
F | F4 | 846 | 511 | Eskarpe, Fundationsrost | 42523 | Disk | Eiche |  |  |  |  | 30 | Low
F | F4 | 847 | 500 | Eskarpe, Fundationsrost | 42523 | Disk | Eiche | Yes | Yes | Yes | FallWinter | 35 | Fair
F | F4 | 848 | 512 | Eskarpe, Fundationsrost | 42523 | Disk | Eiche | Yes | Yes |  | Uncertain | 50 | Good
F | F4 | 849 | 509 | Eskarpe, Fundationsrost | 42523 | Disk | Eiche | Yes | Yes | Yes | Existing | 50 | Good
F | F2, F4 | 850 | 510 | Eskarpe, Fundationsrost | 42523 | Disk | Eiche |  |  |  |  | 40 | Fair
F | F2 | 851 | 506 | Eskarpe, Fundationsrost | 42523 | Disk | Eiche |  |  |  |  | 32 | Fair
F | F2 | 852 | 505 | Eskarpe, Fundationsrost | 42523 | Disk | Eiche |  |  |  |  | 32 | Fair
F | F2 | 853 | 507 | Eskarpe, Fundationsrost | 42523 | Disk | Eiche |  |  |  |  | 19 | Low
F | F2 | 854 | 508 | Eskarpe, Fundationsrost | 42523 | Disk | Eiche |  |  |  |  | 33 | Fair
F | S1/F8 | 1196 | 731 | Eskarpe, Fundationsrost | 42576 | Disk | Eiche |  |  |  |  | 35 | Fair
F | S1/F8 | 1197 | 740 | Eskarpe, Fundationsrost | 42576 | Disk | Eiche |  |  |  |  | 37 | Fair
F | S1/F8 | 1198 | 744 | Eskarpe, Fundationsrost | 42576 | Disk | Eiche |  |  |  |  | 34 | Fair
F | S1/F8 | 1199 | 745 | Eskarpe, Fundationsrost | 42576 | Disk | Eiche | Yes | Yes |  |  | 45 | Good
F | S1/F8 | 1200 | 732 | Eskarpe, Fundationsrost | 42576 | Disk | Eiche | Yes | Yes |  | Uncertain | 50 | Good
F | S1/F8 | 1201 | 734 | Eskarpe, Fundationsrost | 42576 | Disk | Eiche |  |  |  |  | 26 | Low
F | S1/F8 | 1202 | 735 | Eskarpe, Fundationsrost | 42576 | Disk | Eiche |  |  |  |  | 28 | Low
F | S1/F8 | 1205 | 741 | Eskarpe, Fundationsrost | 42576 | Disk | Eiche |  |  |  |  | 22 | Low
F | S1/F8 | 1206 | 742 | Eskarpe, Fundationsrost | 42576 | Disk | Eiche |  |  |  |  | 31 | Fair
F | S1/F8 | 1207 | 743 | Eskarpe, Fundationsrost | 42576 | Disk | Eiche | Yes | Yes |  |  | 40 | Good
F | S1/F8 | 1208 | 754 | Eskarpe, Fundationsrost | 42576 | Disk | Eiche | Yes |  |  | FallWinter | 35 | Fair
F | S1/F8 | 1209 | 737 | Eskarpe, Fundationsrost | 42576 | Disk | Eiche | Yes | Yes | Yes | Summer | 70 | High
F | S1/F8 | 1213 | 733 | Eskarpe, Fundationsrost | 42576 | Disk | Nadelholz |  | Yes |  |  | 30 | Fair
F | S1/F8 | 1231 | 749 | Eskarpe, Fundationsrost | 42576 | Disk | Eiche | Yes | Yes |  | Uncertain | 40 | Fair
F | S1/F8 | 1246 | 746 | Eskarpe, Fundationsrost | 42576 | Disk | Eiche | Yes | Yes |  | Existing | 35 | Fair
F | S1/F8 | 1253 | 738 | Eskarpe, Fundationsrost | 42576 | Disk | Weisstanne |  | Yes |  | Uncertain | 45 | Good
F | S1/F8 | 1253 | 739 | Eskarpe, Fundationsrost | 42576 | Disk | Nadelholz |  | Yes |  | Uncertain | 40 | Fair
F | S1/F8 | 1254 | 736 | Eskarpe, Fundationsrost | 42576 | Disk | Unbestimmt
F | S1/F8 | 1284 | 750 | Eskarpe, Fundationsrost | 42576 | Disk | Weisstannne |  |  | Yes | FallWinter | 33 | Fair
F | S1/F8 | 1285 | 747 | Eskarpe, Fundationsrost | 42576 | Disk | Eiche |  |  |  |  | 40 | Fair
F | S1/F8 | 1288 | 752 | Eskarpe, Fundationsrost | 42576 | Disk | Eiche |  |  |  |  | 30 | Low
F | S1/F8 | 1297 | 753 | Eskarpe, Fundationsrost | 42576 | Disk | Eiche |  |  |  |  | 30 | Fair
G | F2 | 601 | 338 | Holzpfosten von nördlicher Wachstube | 42523 | Disk | Unbestimmt
H | F5 | 915 | 514 | Mögliche Pfosten / Fundation Hottingersteg | 42523 | Disk | Eiche |  |  |  |  | 100 | High
H | F6 | 942 | 595 | Mögliche Pfosten / Fundation Hottingersteg | 42541 | Disk | Eiche |  | Yes |  |  | 60 | Good
H | F6 | 943 | 585 | Mögliche Pfosten / Fundation Hottingersteg | 42541 | Disk | Eiche |  | Yes |  |  | 50 | Good
I | F6 | 910 | 591 | Wasserbecken, Konstruktionsholz | 42541 | Disk | Nadelholz |  |  |  |  | 50 | Fair
I | F6 | 981 | 596 | Wasserbecken, Konstruktionsholz | 42541 | Disk | Eiche |  |  |  |  | 45 | Fair
I | F6 | 983 | 577 | Wasserbecken, Konstruktionsholz | 42541 | Disk | Eiche | Yes | Yes |  |  | 60 | Good
I | F6 | 985 | 599 | Wasserbecken, Konstruktionsholz | 42541 | Disk | Weisstanne |  |  | Yes | Summer | 30 | Fair
I | F6 | 987 | 587 | Wasserbecken, Konstruktionsholz | 42541 | Disk | Nadelholz |  | Yes |  |  | 35 | Fair
I | F6 | 993 | 582 | Wasserbecken, Konstruktionsholz | 42541 | Disk | Eiche |  |  |  |  | 30 | Fair
I | F6 | 994 | 586 | Wasserbecken, Konstruktionsholz | 42541 | Disk | Eiche |  |  |  |  | 35 | Fair
I | F6 | 998 | 590 | Wasserbecken, Konstruktionsholz | 42541 | Disk | Eiche |  | Yes |  |  | 40 | Fair
I | F6 | 1000 | 598 | Wasserbecken, Konstruktionsholz | 42541 | Disk | Eiche |  |  |  |  | 25 | Low
I | F6 | 1001 | 588 | Wasserbecken, Konstruktionsholz | 42541 | Disk | Eiche |  |  |  |  | 35 | Fair
I | F6 | 1003 | 581 | Wasserbecken, Konstruktionsholz | 42541 | Disk | Eiche |  | Yes |  |  | 50 | Good
I | F6 | 1005 | 589 | Wasserbecken, Konstruktionsholz | 42541 | Disk | Eiche |  |  |  |  | 26 | Low
I | F6 | 1006 | 594 | Wasserbecken, Konstruktionsholz | 42541 | Disk | Eiche |  |  |  |  | 40 | Fair
I | F6 | 1007 | 580 | Wasserbecken, Konstruktionsholz | 42541 | Disk | Eiche | Yes | Yes |  |  | 100 | High
I | F6 | 1008 | 579 | Wasserbecken, Konstruktionsholz | 42541 | Disk | Eiche |  |  |  |  | 55 | Good
I | F6 | 1009 | 584 | Wasserbecken, Konstruktionsholz | 42541 | Disk | Eiche |  |  |  |  | 20 | Low
I | F6 | 1010 | 597 | Wasserbecken, Konstruktionsholz | 42541 | Disk | Eiche |  |  |  |  | 30 | Fair
I | F6 | 1011 | 593 | Wasserbecken, Konstruktionsholz | 42541 | Disk | Eiche |  |  |  |  | 22 | Low
I | F6 | 1013 | 592 | Wasserbecken, Konstruktionsholz | 42541 | Disk | Eiche | Yes | Yes |  |  | 60 | Good
I | F6 | 1017 | 583 | Wasserbecken, Konstruktionsholz | 42541 | Disk | Nadelholz |  |  |  |  | 33 | Fair
I | F6 | 1018 | 600 | Wasserbecken, Konstruktionsholz | 42541 | Disk | Nadelholz |  |  |  |  | 45 | Fair
I | F6 | 1021 | 576 | Wasserbecken, Konstruktionsholz | 42541 | Disk | Nadelholz |  |  |  |  | 32 | Fair
I | F6 | 1030 | 578 | Wasserbecken, Konstruktionsholz | 42541 | Disk | Föhre | Yes | Yes | Yes | Uncertain | 60 | Good
I | F6 | 1059 | 575 | Wasserbecken, Konstruktionsholz | 42541 | Disk | Fichte |  |  |  |  | 60 | Good
I | F6 | 1060 | 574 | Wasserbecken, Konstruktionsholz | 42541 | Disk | Nadelholz |  |  |  |  | 40 | Fair
J | S5 | 1386 | 977 | Pfahl (gehört evtl. zu Drainage in Schanzengraben) | 42611 | Disk | Weide |  |  |  |  | 6 | Low
J | S5 | 1385 | 978 | Pfahl (gehört evtl. zu Drainage in Schanzengraben) | 29.08.2016 | Disk | Weide |  |  | Yes |  | 7 | Low
K | F4 | 1120 | 651 | Unterer/kleiner Kanal/Überlauf unter Wolfbachkanal, Pfahl von Fundation? | 42576 | Disk | Fichte |  |  |  |  | 25 | Low
L | F6 | 803 | 497 | Aus Mauerfundament Wolfbachbecken | 42523 | Disk | Weisstanne |  |  | Yes | Existing | 70 | High
L | F6 | 803 | 498 | Aus Mauerfundament Wolfbachbecken | 42523 | Disk | Weisstanne |  |  |  | Existing | 70 | High
M | F1 | 1367 | 948A | Ast, Schwemmholz aus fluvialer Verlandungsmulde | 42579 | Disk | Föhre |  |  |  | Uncertain | 30 | Low
M | F1 | 1367 | 948B | Ast, Schwemmholz aus fluvialer Verlandungsmulde | 42579 | Disk | Föhre |  |  |  |  | 30 | Low
M | F1 | 1367 | 948C | Ast, Schwemmholz aus fluvialer Verlandungsmulde | 42579 | Disk | Föhre |  |  |  |  | 10 | Low
M | F1 | 1367 | 948D | Ast, Schwemmholz aus fluvialer Verlandungsmulde | 42579 | Disk | Föhre |  |  |  | Uncertain | 20 | Low
M | F1 | 1367 | 948E | Ast, Schwemmholz aus fluvialer Verlandungsmulde | 42579 | Disk | Föhre |  |  |  |  | 15 | Low